## Sheet1
平垫圈
平垫圈A级(摘自GB/T 97.1-2002)
注：本表的单位是mm。
公称规格 (螺纹大径d） |  | GB／T 97.1 |  |  | 技术条件和引用标准
|  | 内径 | 外径 | 厚度 | 1．机械性能
|  | d1 | d2 | h | 材料 | 硬度等级 | 硬度范围
优选尺寸 | 1.6 | 1.7 | 4 | 0.3 | 钢 | 200HV | 200HV～300HV
| 2 | 2.2 | 5 | 0.3 |  | 300HV | 300HV～370HV
| 2.5 | 2.7 | 6 | 0.5 | 不锈钢 | 200HV | 200HV～300HV
| 3 | 3.2 | 7 | 0.5 | 2．不锈钢组别：A2、F1、C1、A4、C4(按GB／3098.6）
| 4 | 4.3 | 9 | 0.8 | 3．表面处理
| 5 | 5.3 | 10 | 1 | 1）不经表面处理，即垫圈应是本色的并涂有防锈油或按协议的涂层
| 6 | 6.4 | 12 | 1.6 | 2）电镀的技术要求按GB／T 5267.1
| 8 | 8.4 | 16 | 1.6 | 3）非电解锌片涂层技术要求按GB／T 5267.2
| 10 | 10.5 | 20 | 2 | 4）对淬火回火的垫圈应采用适当的涂层或镀工艺以免氢脆。当电镀或磷化处理垫圈时，应在电镀或涂层后立即进行适当处理，以驱除有害的氢脆
| 12 | 13 | 24 | 2.5 | 5）所有公差适用于镀或涂前尺寸
| 16 | 17 | 30 | 3
| 20 | 21 | 37 | 3
| 24 | 25 | 44 | 4
| 30 | 31 | 56 | 4
| 36 | 37 | 66 | 5
| 42 | 45 | 78 | 8
| 48 | 52 | 92 | 8
| 56 | 62 | 105 | 10
| 64 | 70 | 115 | 10
非优选尺寸 | 14 | 15 | 28 | 2.5
| 18 | 19 | 34 | 3
| 22 | 23 | 39 | 3
| 27 | 28 | 50 | 4
| 33 | 34 | 60 | 5
| 39 | 42 | 72 | 6
| 45 | 48 | 85 | 8
| 52 | 56 | 98 | 8
| 60 | 66 | 110 | 10
倒角型平垫圈A级(摘自GB/T 97.2-2002)
注：本表的单位是mm。
公称规格 (螺纹大径d） |  | GB/T 97.2 |  |  | 技术条件和引用标准
|  | 内径 | 外径 | 厚度 | 1．机械性能
|  | d1 | d2 | h | 材料 | 硬度等级 | 硬度范围
优选尺寸 | 1.6 | — | — | — | 钢 | 200HV | 200HV～300HV
| 2 | — | — | — |  | 300HV | 300HV～370HV
| 2.5 | — | — | — | 不锈钢 | 200HV | 200HV～300HV
| 3 | — | — | — | 2．不锈钢组别：A2、F1、C1、A4、C4(按GB／3098.6）
| 4 | — | — | — | 3．表面处理
| 5 | 5.3 | 10 | 1 | 1）不经表面处理，即垫圈应是本色的并涂有防锈油或按协议的涂层
| 6 | 6.4 | 12 | 1.6 | 2）电镀的技术要求按GB／T 5267.1
| 8 | 8.4 | 16 | 1.6 | 3）非电解锌片涂层技术要求按GB／T 5267.2
| 10 | 10.5 | 20 | 2 | 4）对淬火回火的垫圈应采用适当的涂层或镀工艺以免氢脆。当电镀或磷化处理垫圈时，应在电镀或涂层后立即进行适当处理，以驱除有害的氢脆
| 12 | 13 | 24 | 2.5 | 5）所有公差适用于镀或涂前尺寸
| 16 | 17 | 30 | 3
| 20 | 21 | 37 | 3
| 24 | 25 | 44 | 4
| 30 | 31 | 56 | 4
| 36 | 37 | 66 | 5
| 42 | 45 | 78 | 8
| 48 | 52 | 92 | 8
| 56 | 62 | 105 | 10
| 64 | 70 | 115 | 10
非 | 14 | 15 | 28 | 2.5
优 | 18 | 19 | 34 | 3
选 | 22 | 23 | 39 | 3
尺 | 27 | 28 | 50 | 4
寸 | 33 | 34 | 60 | 5
| 39 | 42 | 72 | 6
| 45 | 48 | 85 | 8
| 52 | 56 | 98 | 8
| 60 | 66 | 110 | 10
小垫圈A级(摘自GB/T 848-2002)
注：1．标记示例：小系列、公称规格8mm、由钢制造的硬度等级为200HV级、不经表面处理、产品等级为A级的平垫圈的标记：
垫圈 GB/T 848 8
小系列、公称规格8mm、由A2组不锈钢制造的硬度等级为200HV级、不经表面处理、产品等级为A级的平垫圈的标记：
垫圈 GB/T 848 8 A2
2．本表的单位是mm。
①其他金属材料需经供需双方协议。
②仅与化学成分有关。
③淬火并回火。
④硬度试验按GB/T 4340.1规定。
试验力：HV2用于公称厚度h≤0.6mm；
HV10用于公称厚度0.6mm＜h≤1.2mm；
HV30用于公称厚度h＞1.2mm。
公称规格(螺纹大径d) |  | 内径d1 |  | 外径d2 |  | 厚度h |  |  | 技术条件和引用标准
|  | 公称(min) | max | 公称(max) | min | 公称 | max | min | 机械性能
[9 empty] | 材料种类① | 硬度等级 | 硬度范围④
优 | 1.6 | 1.7 | 1.84 | 3.5 | 3.2 | 0.3 | 0.35 | 0.25 | 钢 | 200HV | 200HV～300HV
选 | 2 | 2.2 | 2.34 | 4.5 | 4.2 | 0.3 | 0.35 | 0.25 |  | 300HV③ | 300HV～370HV
尺 | 2.5 | 2.7 | 2.84 | 5 | 4.7 | 0.5 | 0.55 | 0.45 | 不锈钢 | 200HV | 200HV～300HV
寸 | 3 | 3.2 | 3.38 | 6 | 5.7 | 0.5 | 0.55 | 0.45 | 公差等级
| 4 | 4.3 | 4.48 | 8 | 7.64 | 0.5 | 0.55 | 0.45 | 钢 | A
| 5 | 5.3 | 5.48 | 9 | 8.64 | 1 | 1.1 | 0.9 | 不锈钢 | A
| 6 | 6.4 | 6.62 | 11 | 10.57 | 1.6 | 1.8 | 1.4
| 8 | 8.4 | 8.62 | 15 | 14.57 | 1.6 | 1.8 | 1.4 | 表面处理
| 10 | 10.5 | 10.77 | 18 | 17.57 | 1.6 | 1.8 | 1.4 | 钢 | 1）不经表面处理，即垫圈应是本色的并涂有防锈油或按协议的涂层
2）电镀的技术要求按GB/T 5267.1
3）非电解锌片涂层技术要求按GB/T 5267.2
4）对淬火回火的垫圈应采用适当的涂层或镀工艺以免氢脆。当电镀或磷化处理垫圈时，应在电镀或涂层后立即进行适当处理，以驱除有害的氢脆
| 12 | 13 | 13.27 | 20 | 19.48 | 2 | 2.2 | 1.8 |  | 5）所有公差适用于镀或涂前尺寸
| 16 | 17 | 17.27 | 28 | 27.48 | 2.5 | 2.7 | 2.3
| 20 | 21 | 21.33 | 34 | 33.38 | 3 | 3.3 | 2.7 | 不锈钢 | 不经表面处理，即垫圈应是本色的
| 24 | 25 | 25.33 | 39 | 38.38 | 4 | 4.3 | 3.7
| 30 | 31 | 31.39 | 50 | 49.38 | 4 | 4.3 | 3.7
| 36 | 37 | 37.62 | 60 | 58.8 | 5 | 5.6 | 4.4 | 1）不锈钢组别②：A2、F1、C1、A4、C4（按GB/ 3098.6）
非 | 3.5 | 3.7 | 3.88 | 7 | 6.64 | 0.5 | 0.55 | 0.45 | 2）表面缺陷：零件不允许有不规则的或有害的缺陷。垫圈表面不得有突出的毛刺
优 | 14 | 15 | 15.27 | 24 | 23.48 | 2.5 | 2.7 | 2.3
选 | 18 | 19 | 19.33 | 30 | 29.48 | 3 | 3.3 | 2.7
尺
寸 | 22 | 23 | 23.33 | 37 | 36.38 | 3 | 3.3 | 2.7
| 27 | 28 | 28.33 | 44 | 43.38 | 4 | 4.3 | 3.7
| 33 | 34 | 34.62 | 56 | 54.8 | 5 | 5.6 | 4.4
大垫圈A级(摘自GB/T 96.1-2002)
注：1．标记示例：大系列、公称规格8mm、由钢制造的硬度等级为200HV级、不经表面处理、产品等级为A级的平垫圈的标记：
垫圈 GB/T 96.1 8
大系列、公称规格8mm、由A2组不锈钢制造的硬度等级为200HV级、不经表面处理、产品等级为A级的平垫圈的标记：
垫圈 GB/T 96.1 8 A2
2．本表的单位是mm。
①其他金属材料需经供需双方协议。
②仅与化学成分有关。
③淬火并回火。
④硬度试验按GB/T 4340.1规定。
试验力：HV10用于公称厚度0.6mm＜h≤1.2mm；
HV30用于公称厚度h＞1.2mm。
公称规格(螺纹大径d) |  | 内径d1 |  | 外径d2 |  | 厚度h |  |  | 技术条件和引用标准
|  | 公称(min) | max | 公称(max) | min | 公称 | max | min | 机械性能
[9 empty] | 材料种类① | 硬度等级 | 硬度范围④
优选尺寸 | 3 | 3.2 | 3.38 | 9 | 8.64 | 0.8 | 0.9 | 0.7 | 钢 | 200HV | 200HV～300HV
| 4 | 4.3 | 4.48 | 12 | 11.57 | 1 | 1.1 | 0.9 |  | 300HV③ | 300HV～370HV
| 5 | 5.3 | 5.48 | 15 | 14.57 | 1 | 1.1 | 0.9 | 不锈钢 | 200HV | 200HV～300HV
| 6 | 6.4 | 6.62 | 18 | 17.57 | 1.6 | 1.8 | 1.4 | 公差等级
| 8 | 8.4 | 8.62 | 24 | 23.48 | 2 | 2.2 | 1.8 | 钢 | A
| 10 | 10.5 | 10.77 | 30 | 29.48 | 2.5 | 2.7 | 2.3 | 不锈钢 | A
| 12 | 13 | 13.27 | 37 | 36.38 | 3 | 3.3 | 2.7 | 表面处理
| 16 | 17 | 17.27 | 50 | 49.38 | 3 | 3.3 | 2.7 | 钢 | 1）不经表面处理，即垫圈应是本色的并涂有防锈油或按协议的涂层
| 20 | 21 | 21.33 | 60 | 59.26 | 4 | 4.3 | 3.7 |  | 2）电镀的技术要求按GB/T 5267.1
| 24 | 25 | 25.52 | 72 | 70.8 | 5 | 5.6 | 4.4 |  | 3）非电解锌片涂层技术要求按GB/T 5267.2
| 30 | 33 | 33.62 | 92 | 90.6 | 6 | 6.6 | 5.4 |  | 4）对淬火回火的垫圈应采用适当的涂层或镀工艺以免氢脆。当电镀或磷化处理垫圈时，应在电镀或涂层后立即进行适当处理，以驱除有害的氢脆
| 36 | 39 | 39.62 | 110 | 108.6 | 8 | 9 | 7 |  | 5）所有公差适用于镀或涂前尺寸
非优选尺寸 | 3.5 | 3.7 | 3.88 | 11 | 10.57 | 0.8 | 0.9 | 0.7 | 不锈钢 | 不经表面处理，即垫圈应是本色的
| 14 | 15 | 15.27 | 44 | 43.48 | 3 | 3.3 | 2.7
| 18 | 19 | 19.33 | 56 | 55.26 | 4 | 4.3 | 3.7 | 1）不锈钢组别②：A2、F1、C1、A4、C4（按GB/T 3098.6）
| 22 | 23 | 23.52 | 66 | 64.8 | 5 | 5.6 | 4.4 | 2）表面缺陷：零件不允许有不规则的或有害的缺陷。垫圈表面不得有突出的毛刺
| 27 | 30 | 30.52 | 85 | 83.6 | 6 | 6.6 | 5.4
| 33 | 36 | 36.62 | 105 | 103.6 | 6 | 6.6 | 5.4
特大垫圈C级(摘自GB/T 5287-2002)
注：1．材料：钢。硬度等级100HV，硬度范围100HV～200HV。
2．本表的单位是mm。
是否优选 | 公称规格(螺纹大径d) | 内径d1 | 外径d2 | 厚度h
优选尺寸 | 1.6 | — | — | —
优选尺寸 | 2 | — | — | —
优选尺寸 | 2.5 | — | — | —
优选尺寸 | 3 | — | — | —
优选尺寸 | 4 | — | — | —
优选尺寸 | 5 | 5.5 | 18 | 2
优选尺寸 | 6 | 6.6 | 22 | 2
优选尺寸 | 8 | 9 | 28 | 3
优选尺寸 | 10 | 11 | 34 | 3
优选尺寸 | 12 | 13.5 | 44 | 4
优选尺寸 | 16 | 17.5 | 56 | 5
优选尺寸 | 20 | 22 | 72 | 6
优选尺寸 | 24 | 26 | 85 | 6
优选尺寸 | 30 | 33 | 105 | 6
优选尺寸 | 36 | 39 | 125 | 8
优选尺寸 | 42 | — | — | —
优选尺寸 | 48 | — | — | —
优选尺寸 | 56 | — | — | —
优选尺寸 | 64 | — | — | —
非优选尺寸 | 3.5 | — | — | —
非优选尺寸 | 14 | 15.5 | 50 | 4
非优选尺寸 | 18 | 20 | 60 | 5
非优选尺寸 | 22 | 24 | 80 | 6
非优选尺寸 | 27 | 30 | 98 | 6
非优选尺寸 | 33 | 36 | 115 | 8
非优选尺寸 | 39 | — | — | —
非优选尺寸 | 45 | — | — | —
非优选尺寸 | 52 | — | — | —
非优选尺寸 | 60 | — | — | —
钢结构用高强度垫圈(摘自GB/T 1230-1991)
标记示例： 公称直径20mm，热处理硬度为35～45HRC的钢结构用高强度垫圈的标记：
垫圈 GB/T 1230 20
注：1．括号内的规格为第二选择系列。
2．本表的单位是mm。
规格 (螺纹大径) |  | 12 | 16 | 20 | -22 | 24 | -27 | 30
d1 | min | 13 | 17 | 21 | 23 | 25 | 28 | 31
| max | 13.43 | 17.43 | 21.52 | 23.52 | 25.52 | 28.52 | 31.62
d2 | min | 23.7 | 31.4 | 38.4 | 40.4 | 45.4 | 50.1 | 54.1
| max | 25 | 33 | 40 | 42 | 47 | 52 | 56
s | 公称 | 3 | 4 | 4 | 5 | 5 | 5 | 5
| min | 2.5 | 3.5 | 3.5 | 4.5 | 4.5 | 4.5 | 4.5
| max | 3.8 | 4.8 | 4.8 | 5.8 | 5.8 | 5.8 | 5.8
d3 | min | 15.23 | 19.23 | 24.32 | 26.32 | 28.32 | 32.84 | 35.84
| max | 16.03 | 20.03 | 25.12 | 27.12 | 29.12 | 33.64 | 36.64
每1000个钢垫圈的理论重量 /kg |  | 10.47 | 23.4 | 33.55 | 43.34 | 55.76 | 66.52 | 75.42
工字钢用方斜垫圈(摘自GB/T 852-1988)
注：1．尽可能不采用括号内的规格。
2．标记示例：
规格16mm、材料为Q215、不经表面处理的工字钢用方斜垫圈标记为：
垫圈GB/T 852 16。
3．本表的单位是mm。
规格(螺纹大径) | d min | B | H | (H1) | 材料及热处理 | 表面处理
6 | 6.6 | 16 | 2 | 4.7 | Q215、Q235 | 不经处理
8 | 9 | 18 | 2 | 5 | Q215、Q235 | 不经处理
10 | 11 | 22 | 2 | 5.7 | Q215、Q235 | 不经处理
12 | 13.5 | 28 | 2 | 6.7 | Q215、Q235 | 不经处理
16 | 17.5 | 35 | 2 | 7.7 | Q215、Q235 | 不经处理
-18 | 20 | 40 | 3 | 9.7 | Q215、Q235 | 不经处理
20 | 22 | - | 3 | - | Q215、Q235 | 不经处理
-22 | 24 | - | 3 | - | Q215、Q235 | 不经处理
24 | 26 | 50 | 3 | 11.3 | Q215、Q235 | 不经处理
-27 | 30 | - | 3 | - | Q215、Q235 | 不经处理
30 | 33 | 60 | 3 | 13 | Q215、Q235 | 不经处理
36 | 39 | 70 | 3 | 14.7 | Q215、Q235 | 不经处理
槽钢用方斜垫圈(摘自GB/T 853-1988)
注：1．尽可能不采用括号内的规格。
2．本表的单位是mm。
规格(螺纹大径) | d min | B | H | (H1) | 材料及热处理 | 表面处理
6 | 6.6 | 16 | 2 | 3.6 | Q215、Q235 | 不经处理
8 | 9 | 18 | 2 | 3.8 | Q215、Q235 | 不经处理
10 | 11 | 22 | 2 | 4.2 | Q215、Q235 | 不经处理
12 | 13.5 | 28 | 2 | 4.8 | Q215、Q235 | 不经处理
16 | 17.5 | 35 | 2 | 5.4 | Q215、Q235 | 不经处理
-18 | 20 | 40 | 3 | 7 | Q215、Q235 | 不经处理
20 | 22 | - | 3 | - | Q215、Q235 | 不经处理
-22 | 24 | - | 3 | - | Q215、Q235 | 不经处理
24 | 26 | 50 | 3 | 8 | Q215、Q235 | 不经处理
-27 | 30 | - | 3 | - | Q215、Q235 | 不经处理
30 | 33 | 60 | 3 | 9 | Q215、Q235 | 不经处理
36 | 39 | 70 | 3 | 10 | Q215、Q235 | 不经处理
异形垫圈
球面垫圈(摘自GB/T 849-1988)
注：1．标记示例：
规格16mm、材料为45钢、热处理硬度40～48HRC、表面氧化处理的球面垫圈标记为：
垫圈GB/T 849 16。
2．本表的单位是mm。
规格(螺纹大径) | d min | D max | h max | R | H ≈ | 材料及热处理 | 表面处理
6 | 6.4 | 12.5 | 3 | 10 | 4 | 45钢，热处理硬度：40～48HRC | 氧化
8 | 8.4 | 17 | 4 | 12 | 5 | 45钢，热处理硬度：40～48HRC | 氧化
10 | 10.5 | 21 | 4 | 16 | 6 | 45钢，热处理硬度：40～48HRC | 氧化
12 | 13 | 24 | 5 | 20 | 7 | 45钢，热处理硬度：40～48HRC | 氧化
16 | 17 | 30 | 6 | 25 | 8 | 45钢，热处理硬度：40～48HRC | 氧化
20 | 21 | 37 | 6.6 | 32 | 10 | 45钢，热处理硬度：40～48HRC | 氧化
24 | 25 | 44 | 9.6 | 36 | 13 | 45钢，热处理硬度：40～48HRC | 氧化
30 | 31 | 56 | 9.8 | 40 | 16 | 45钢，热处理硬度：40～48HRC | 氧化
36 | 37 | 66 | 12 | 50 | 19 | 45钢，热处理硬度：40～48HRC | 氧化
42 | 43 | 78 | 16 | 63 | 24 | 45钢，热处理硬度：40～48HRC | 氧化
48 | 50 | 92 | 20 | 70 | 30 | 45钢，热处理硬度：40～48HRC | 氧化
锥面垫圈(摘自GB/T 850-1988)
注：本表的单位是mm。
规格(螺纹大径) | d min | D max | h max | D1 | H ≈ | 材料及热处理 | 表面处理
6 | 8 | 12.5 | 2.6 | 12 | 4 | 45钢，热处理硬度：40～48HRC | 氧化
8 | 10 | 17 | 3.2 | 16 | 5 | 45钢，热处理硬度：40～48HRC | 氧化
10 | 12.5 | 21 | 4 | 18 | 6 | 45钢，热处理硬度：40～48HRC | 氧化
12 | 16 | 24 | 4.7 | 23.5 | 7 | 45钢，热处理硬度：40～48HRC | 氧化
16 | 20 | 30 | 5.1 | 29 | 8 | 45钢，热处理硬度：40～48HRC | 氧化
20 | 25 | 37 | 6.6 | 34 | 10 | 45钢，热处理硬度：40～48HRC | 氧化
24 | 30 | 44 | 6.8 | 38.5 | 13 | 45钢，热处理硬度：40～48HRC | 氧化
30 | 36 | 56 | 9.9 | 45.2 | 16 | 45钢，热处理硬度：40～48HRC | 氧化
36 | 43 | 66 | 14.3 | 64 | 19 | 45钢，热处理硬度：40～48HRC | 氧化
42 | 50 | 78 | 14.4 | 69 | 24 | 45钢，热处理硬度：40～48HRC | 氧化
48 | 60 | 92 | 17.4 | 78.6 | 30 | 45钢，热处理硬度：40～48HRC | 氧化
弹簧垫圈
标准型弹簧垫圈(摘自GB/T 93-1987)
注：1．尽可能不采用括号内规格。
2．标记示例：
规格16mm、材料为65Mn、表面氧化处理的标准型弹簧垫圈标记为：
垫圈GB/T 93 16
3．本表的单位是mm。
规格(螺纹大径) | d min | S 公称 | b 公称 | S max | m ≤ | 弹性试验载荷，N | 弹性 | 材料及热处理（弹簧钢） | 材料及热处理（不锈钢） | 材料及热处理（铜及铜合金） | 表面处理（弹簧钢） | 表面处理（不锈钢） | 表面处理 （铜及铜合金）
2 | 2.1 | 0.5 | 0.5 | 1.25 | 0.25 | 700 | 弹性试验后的自由高度应不小于1.67S公称 | 65Mn、70、60Si2Mn，淬火并回处理，硬度42～50HRC | 3Cr13、1Cr18Ni9Ti | QSi3-1，硬度≥90HB | 氧化、磷化、镀锌钝化 | — | —
2.5 | 2.6 | 0.65 | 0.65 | 1.63 | 0.33 | 1160 | 弹性试验后的自由高度应不小于1.67S公称 | 65Mn、70、60Si2Mn，淬火并回处理，硬度42～50HRC | 3Cr13、1Cr18Ni9Ti | QSi3-1，硬度≥90HB | 氧化、磷化、镀锌钝化 | — | —
3 | 3.1 | 0.8 | 0.8 | 2 | 0.4 | 1760 | 弹性试验后的自由高度应不小于1.67S公称 | 65Mn、70、60Si2Mn，淬火并回处理，硬度42～50HRC | 3Cr13、1Cr18Ni9Ti | QSi3-1，硬度≥90HB | 氧化、磷化、镀锌钝化 | — | —
4 | 4.1 | 1.1 | 1.1 | 2.75 | 0.55 | 3050 | 弹性试验后的自由高度应不小于1.67S公称 | 65Mn、70、60Si2Mn，淬火并回处理，硬度42～50HRC | 3Cr13、1Cr18Ni9Ti | QSi3-1，硬度≥90HB | 氧化、磷化、镀锌钝化 | — | —
5 | 5.1 | 1.3 | 1.3 | 3.25 | 0.65 | 5050 | 弹性试验后的自由高度应不小于1.67S公称 | 65Mn、70、60Si2Mn，淬火并回处理，硬度42～50HRC | 3Cr13、1Cr18Ni9Ti | QSi3-1，硬度≥90HB | 氧化、磷化、镀锌钝化 | — | —
6 | 6.1 | 1.6 | 1.6 | 4 | 0.8 | 7050 | 弹性试验后的自由高度应不小于1.67S公称 | 65Mn、70、60Si2Mn，淬火并回处理，硬度42～50HRC | 3Cr13、1Cr18Ni9Ti | QSi3-1，硬度≥90HB | 氧化、磷化、镀锌钝化 | — | —
8 | 8.1 | 2.1 | 2.1 | 5.25 | 1.05 | 12900 | 弹性试验后的自由高度应不小于1.67S公称 | 65Mn、70、60Si2Mn，淬火并回处理，硬度42～50HRC | 3Cr13、1Cr18Ni9Ti | QSi3-1，硬度≥90HB | 氧化、磷化、镀锌钝化 | — | —
10 | 10.2 | 2.6 | 2.6 | 6.5 | 1.3 | 20600 | 弹性试验后的自由高度应不小于1.67S公称 | 65Mn、70、60Si2Mn，淬火并回处理，硬度42～50HRC | 3Cr13、1Cr18Ni9Ti | QSi3-1，硬度≥90HB | 氧化、磷化、镀锌钝化 | — | —
12 | 12.2 | 3.1 | 3.1 | 7.75 | 1.55 | 30000 | 弹性试验后的自由高度应不小于1.67S公称 | 65Mn、70、60Si2Mn，淬火并回处理，硬度42～50HRC | 3Cr13、1Cr18Ni9Ti | QSi3-1，硬度≥90HB | 氧化、磷化、镀锌钝化 | — | —
-14 | 14.2 | 3.6 | 3.6 | 9 | 1.8 | 41300 | 弹性试验后的自由高度应不小于1.67S公称 | 65Mn、70、60Si2Mn，淬火并回处理，硬度42～50HRC | 3Cr13、1Cr18Ni9Ti | QSi3-1，硬度≥90HB | 氧化、磷化、镀锌钝化 | — | —
16 | 16.2 | 4.1 | 4.1 | 10.25 | 2.05 | 56300 | 弹性试验后的自由高度应不小于1.67S公称 | 65Mn、70、60Si2Mn，淬火并回处理，硬度42～50HRC | 3Cr13、1Cr18Ni9Ti | QSi3-1，硬度≥90HB | 氧化、磷化、镀锌钝化 | — | —
-18 | 18.2 | 4.5 | 4.5 | 11.25 | 2.25 | 69000 | 弹性试验后的自由高度应不小于1.67S公称 | 65Mn、70、60Si2Mn，淬火并回处理，硬度42～50HRC | 3Cr13、1Cr18Ni9Ti | QSi3-1，硬度≥90HB | 氧化、磷化、镀锌钝化 | — | —
20 | 20.2 | 5 | 5 | 12.5 | 2.5 | 88000 | 弹性试验后的自由高度应不小于1.67S公称 | 65Mn、70、60Si2Mn，淬火并回处理，硬度42～50HRC | 3Cr13、1Cr18Ni9Ti | QSi3-1，硬度≥90HB | 氧化、磷化、镀锌钝化 | — | —
-22 | 22.5 | 5.5 | 5.5 | 13.75 | 2.75 | 110000 | 弹性试验后的自由高度应不小于1.67S公称 | 65Mn、70、60Si2Mn，淬火并回处理，硬度42～50HRC | 3Cr13、1Cr18Ni9Ti | QSi3-1，硬度≥90HB | 氧化、磷化、镀锌钝化 | — | —
24 | 24.5 | 6 | 6 | 15 | 3 | 127000 | 弹性试验后的自由高度应不小于1.67S公称 | 65Mn、70、60Si2Mn，淬火并回处理，硬度42～50HRC | 3Cr13、1Cr18Ni9Ti | QSi3-1，硬度≥90HB | 氧化、磷化、镀锌钝化 | — | —
-27 | 27.5 | 6.8 | 6.8 | 17 | 3.4 | 167000 | 弹性试验后的自由高度应不小于1.67S公称 | 65Mn、70、60Si2Mn，淬火并回处理，硬度42～50HRC | 3Cr13、1Cr18Ni9Ti | QSi3-1，硬度≥90HB | 氧化、磷化、镀锌钝化 | — | —
30 | 30.5 | 7.5 | 7.5 | 18.75 | 3.75 | 204000 | 弹性试验后的自由高度应不小于1.67S公称 | 65Mn、70、60Si2Mn，淬火并回处理，硬度42～50HRC | 3Cr13、1Cr18Ni9Ti | QSi3-1，硬度≥90HB | 氧化、磷化、镀锌钝化 | — | —
-33 | 33.5 | 8.5 | 8.5 | 21.25 | 4.25 | 255000 | 弹性试验后的自由高度应不小于1.67S公称 | 65Mn、70、60Si2Mn，淬火并回处理，硬度42～50HRC | 3Cr13、1Cr18Ni9Ti | QSi3-1，硬度≥90HB | 氧化、磷化、镀锌钝化 | — | —
36 | 36.5 | 9 | 9 | 22.5 | 4.5 | 298000 | 弹性试验后的自由高度应不小于1.67S公称 | 65Mn、70、60Si2Mn，淬火并回处理，硬度42～50HRC | 3Cr13、1Cr18Ni9Ti | QSi3-1，硬度≥90HB | 氧化、磷化、镀锌钝化 | — | —
-39 | 39.5 | 10 | 10 | 25 | 5 | 343000 | 弹性试验后的自由高度应不小于1.67S公称 | 65Mn、70、60Si2Mn，淬火并回处理，硬度42～50HRC | 3Cr13、1Cr18Ni9Ti | QSi3-1，硬度≥90HB | 氧化、磷化、镀锌钝化 | — | —
42 | 42.5 | 10.5 | 10.5 | 26.25 | 5.25 | 394000 | 弹性试验后的自由高度应不小于1.67S公称 | 65Mn、70、60Si2Mn，淬火并回处理，硬度42～50HRC | 3Cr13、1Cr18Ni9Ti | QSi3-1，硬度≥90HB | 氧化、磷化、镀锌钝化 | — | —
-45 | 45.5 | 11 | 11 | 27.5 | 5.5 | 457000 | 弹性试验后的自由高度应不小于1.67S公称 | 65Mn、70、60Si2Mn，淬火并回处理，硬度42～50HRC | 3Cr13、1Cr18Ni9Ti | QSi3-1，硬度≥90HB | 氧化、磷化、镀锌钝化 | — | —
48 | 48.5 | 12 | 12 | 30 | 6 | 518000 | 弹性试验后的自由高度应不小于1.67S公称 | 65Mn、70、60Si2Mn，淬火并回处理，硬度42～50HRC | 3Cr13、1Cr18Ni9Ti | QSi3-1，硬度≥90HB | 氧化、磷化、镀锌钝化 | — | —
轻型弹簧垫圈(摘自GB/T 859-1987)
注：1．尽可能不采用括号内规格。
2．本表的单位是mm。
规格(螺纹大径) | d min | S 公称 | b 公称 | S max | m ≤ | 弹性试验载荷，N | 弹性 | 材料及热处理（弹簧钢） | 材料及热处理（不锈钢） | 材料及热处理（铜及铜合金） | 表面处理（弹簧钢） | 表面处理（不锈钢） | 表面处理 （铜及铜合金）
3 | 3.1 | 0.6 | 1 | 1.5 | 0.3 | 1760 | 弹性试验后的自由高度应不小于1.67S公称 | 65Mn、70、60Si2Mn，淬火并回处理，硬度42～50HRC | 3Cr13、1Cr18Ni9Ti | QSi3-1，硬度≥90HB | 氧化、磷化、镀锌钝化 | — | —
4 | 4.1 | 0.8 | 1.2 | 2 | 0.4 | 3050 | 弹性试验后的自由高度应不小于1.67S公称 | 65Mn、70、60Si2Mn，淬火并回处理，硬度42～50HRC | 3Cr13、1Cr18Ni9Ti | QSi3-1，硬度≥90HB | 氧化、磷化、镀锌钝化 | — | —
5 | 5.1 | 1.1 | 1.5 | 2.75 | 0.55 | 5050 | 弹性试验后的自由高度应不小于1.67S公称 | 65Mn、70、60Si2Mn，淬火并回处理，硬度42～50HRC | 3Cr13、1Cr18Ni9Ti | QSi3-1，硬度≥90HB | 氧化、磷化、镀锌钝化 | — | —
6 | 6.1 | 1.3 | 2 | 3.25 | 0.65 | 7050 | 弹性试验后的自由高度应不小于1.67S公称 | 65Mn、70、60Si2Mn，淬火并回处理，硬度42～50HRC | 3Cr13、1Cr18Ni9Ti | QSi3-1，硬度≥90HB | 氧化、磷化、镀锌钝化 | — | —
8 | 8.1 | 1.6 | 2.5 | 4 | 0.8 | 12900 | 弹性试验后的自由高度应不小于1.67S公称 | 65Mn、70、60Si2Mn，淬火并回处理，硬度42～50HRC | 3Cr13、1Cr18Ni9Ti | QSi3-1，硬度≥90HB | 氧化、磷化、镀锌钝化 | — | —
10 | 10.2 | 2 | 3 | 5 | 1 | 20600 | 弹性试验后的自由高度应不小于1.67S公称 | 65Mn、70、60Si2Mn，淬火并回处理，硬度42～50HRC | 3Cr13、1Cr18Ni9Ti | QSi3-1，硬度≥90HB | 氧化、磷化、镀锌钝化 | — | —
12 | 12.2 | 2.5 | 3.5 | 6.25 | 1.25 | 30000 | 弹性试验后的自由高度应不小于1.67S公称 | 65Mn、70、60Si2Mn，淬火并回处理，硬度42～50HRC | 3Cr13、1Cr18Ni9Ti | QSi3-1，硬度≥90HB | 氧化、磷化、镀锌钝化 | — | —
-14 | 14.2 | 3 | 4 | 7.5 | 1.5 | 41300 | 弹性试验后的自由高度应不小于1.67S公称 | 65Mn、70、60Si2Mn，淬火并回处理，硬度42～50HRC | 3Cr13、1Cr18Ni9Ti | QSi3-1，硬度≥90HB | 氧化、磷化、镀锌钝化 | — | —
16 | 16.2 | 3.2 | 4.5 | 8 | 1.6 | 56300 | 弹性试验后的自由高度应不小于1.67S公称 | 65Mn、70、60Si2Mn，淬火并回处理，硬度42～50HRC | 3Cr13、1Cr18Ni9Ti | QSi3-1，硬度≥90HB | 氧化、磷化、镀锌钝化 | — | —
-18 | 18.2 | 3.6 | 5 | 9 | 1.8 | 69000 | 弹性试验后的自由高度应不小于1.67S公称 | 65Mn、70、60Si2Mn，淬火并回处理，硬度42～50HRC | 3Cr13、1Cr18Ni9Ti | QSi3-1，硬度≥90HB | 氧化、磷化、镀锌钝化 | — | —
20 | 20.2 | 4 | 5.5 | 10 | 2 | 88000 | 弹性试验后的自由高度应不小于1.67S公称 | 65Mn、70、60Si2Mn，淬火并回处理，硬度42～50HRC | 3Cr13、1Cr18Ni9Ti | QSi3-1，硬度≥90HB | 氧化、磷化、镀锌钝化 | — | —
-22 | 22.5 | 4.5 | 6 | 11.25 | 2.25 | 110000 | 弹性试验后的自由高度应不小于1.67S公称 | 65Mn、70、60Si2Mn，淬火并回处理，硬度42～50HRC | 3Cr13、1Cr18Ni9Ti | QSi3-1，硬度≥90HB | 氧化、磷化、镀锌钝化 | — | —
24 | 24.5 | 5 | 7 | 12.5 | 2.5 | 127000 | 弹性试验后的自由高度应不小于1.67S公称 | 65Mn、70、60Si2Mn，淬火并回处理，硬度42～50HRC | 3Cr13、1Cr18Ni9Ti | QSi3-1，硬度≥90HB | 氧化、磷化、镀锌钝化 | — | —
-27 | 27.5 | 5.5 | 8 | 13.75 | 2.75 | 167000 | 弹性试验后的自由高度应不小于1.67S公称 | 65Mn、70、60Si2Mn，淬火并回处理，硬度42～50HRC | 3Cr13、1Cr18Ni9Ti | QSi3-1，硬度≥90HB | 氧化、磷化、镀锌钝化 | — | —
30 | 30.5 | 6 | 9 | 15 | 3 | 204000 | 弹性试验后的自由高度应不小于1.67S公称 | 65Mn、70、60Si2Mn，淬火并回处理，硬度42～50HRC | 3Cr13、1Cr18Ni9Ti | QSi3-1，硬度≥90HB | 氧化、磷化、镀锌钝化 | — | —
重型弹簧垫圈(摘自GB/T 7244-1987)
注：1．尽可能不采用括号内规格。
2．本表的单位是mm。
规格(螺纹大径) | d min | S 公称 | b 公称 | S max | m ≤ | 弹性试验载荷，N | 弹性 | 材料及热处理（弹簧钢） | 材料及热处理（不锈钢） | 材料及热处理（铜及铜合金） | 表面处理（弹簧钢） | 表面处理（不锈钢） | 表面处理 （铜及铜合金）
6 | 6.1 | 1.8 | 2.6 | 4.5 | 0.9 | 7050 | 弹性试验后的自由高度应不小于1.67S公称 | 65Mn、70、60Si2Mn，淬火并回处理，硬度42～50HRC | 3Cr13、1Cr18Ni9Ti | QSi3-1，硬度≥90HB | 氧化、磷化、镀锌钝化 | — | —
8 | 8.1 | 2.4 | 3.2 | 6 | 1.2 | 12900 | 弹性试验后的自由高度应不小于1.67S公称 | 65Mn、70、60Si2Mn，淬火并回处理，硬度42～50HRC | 3Cr13、1Cr18Ni9Ti | QSi3-1，硬度≥90HB | 氧化、磷化、镀锌钝化 | — | —
10 | 10.2 | 3 | 3.8 | 7.5 | 1.5 | 20600 | 弹性试验后的自由高度应不小于1.67S公称 | 65Mn、70、60Si2Mn，淬火并回处理，硬度42～50HRC | 3Cr13、1Cr18Ni9Ti | QSi3-1，硬度≥90HB | 氧化、磷化、镀锌钝化 | — | —
12 | 12.2 | 3.5 | 4.3 | 8.75 | 1.75 | 30000 | 弹性试验后的自由高度应不小于1.67S公称 | 65Mn、70、60Si2Mn，淬火并回处理，硬度42～50HRC | 3Cr13、1Cr18Ni9Ti | QSi3-1，硬度≥90HB | 氧化、磷化、镀锌钝化 | — | —
-14 | 14.2 | 4.1 | 4.8 | 10.25 | 2.05 | 41300 | 弹性试验后的自由高度应不小于1.67S公称 | 65Mn、70、60Si2Mn，淬火并回处理，硬度42～50HRC | 3Cr13、1Cr18Ni9Ti | QSi3-1，硬度≥90HB | 氧化、磷化、镀锌钝化 | — | —
16 | 16.2 | 4.8 | 5.3 | 12 | 2.4 | 56300 | 弹性试验后的自由高度应不小于1.67S公称 | 65Mn、70、60Si2Mn，淬火并回处理，硬度42～50HRC | 3Cr13、1Cr18Ni9Ti | QSi3-1，硬度≥90HB | 氧化、磷化、镀锌钝化 | — | —
-18 | 18.2 | 5.3 | 5.8 | 13.25 | 2.65 | 69000 | 弹性试验后的自由高度应不小于1.67S公称 | 65Mn、70、60Si2Mn，淬火并回处理，硬度42～50HRC | 3Cr13、1Cr18Ni9Ti | QSi3-1，硬度≥90HB | 氧化、磷化、镀锌钝化 | — | —
20 | 20.2 | 6 | 6.4 | 15 | 3 | 88000 | 弹性试验后的自由高度应不小于1.67S公称 | 65Mn、70、60Si2Mn，淬火并回处理，硬度42～50HRC | 3Cr13、1Cr18Ni9Ti | QSi3-1，硬度≥90HB | 氧化、磷化、镀锌钝化 | — | —
-22 | 22.5 | 6.6 | 7.2 | 16.5 | 3.3 | 110000 | 弹性试验后的自由高度应不小于1.67S公称 | 65Mn、70、60Si2Mn，淬火并回处理，硬度42～50HRC | 3Cr13、1Cr18Ni9Ti | QSi3-1，硬度≥90HB | 氧化、磷化、镀锌钝化 | — | —
24 | 24.5 | 7.1 | 7.5 | 17.75 | 3.55 | 127000 | 弹性试验后的自由高度应不小于1.67S公称 | 65Mn、70、60Si2Mn，淬火并回处理，硬度42～50HRC | 3Cr13、1Cr18Ni9Ti | QSi3-1，硬度≥90HB | 氧化、磷化、镀锌钝化 | — | —
-27 | 27.5 | 8 | 8.5 | 20 | 7 | 167000 | 弹性试验后的自由高度应不小于1.67S公称 | 65Mn、70、60Si2Mn，淬火并回处理，硬度42～50HRC | 3Cr13、1Cr18Ni9Ti | QSi3-1，硬度≥90HB | 氧化、磷化、镀锌钝化 | — | —
30 | 30.5 | 9 | 9.3 | 22.5 | 7.5 | 204000 | 弹性试验后的自由高度应不小于1.67S公称 | 65Mn、70、60Si2Mn，淬火并回处理，硬度42～50HRC | 3Cr13、1Cr18Ni9Ti | QSi3-1，硬度≥90HB | 氧化、磷化、镀锌钝化 | — | —
-33 | 33.5 | 9.9 | 10.2 | 24.75 | 7.95 | 255000 | 弹性试验后的自由高度应不小于1.67S公称 | 65Mn、70、60Si2Mn，淬火并回处理，硬度42～50HRC | 3Cr13、1Cr18Ni9Ti | QSi3-1，硬度≥90HB | 氧化、磷化、镀锌钝化 | — | —
36 | 36.5 | 10.8 | 11 | 27 | 5.4 | 298000 | 弹性试验后的自由高度应不小于1.67S公称 | 65Mn、70、60Si2Mn，淬火并回处理，硬度42～50HRC | 3Cr13、1Cr18Ni9Ti | QSi3-1，硬度≥90HB | 氧化、磷化、镀锌钝化 | — | —